## Hoja 1
MPT010 | m² | Vereda de piezas de terrazo. Colocación en capa gruesa.
Vereda de piezas de terrazo, para uso público en zona de terrazas y patios, de acabado superficial de la cara vista: bajorrelieve sin pulir, clase resistente a flexión T, clase resistente según la carga de rotura 4, clase de desgaste por abrasión B, formato nominal 40x40 cm, color gris. COLOCACIÓN: al tendido sobre capa de arena-cemento de 3 cm de espesor, sin aditivos, con 250 kg/m³ de cemento Portland con caliza CEM II/B-L 32,5 R y arena de cantera granítica. REJUNTADO: con arena silícea de tamaño 0/2 mm en juntas de 1,5 a 3 mm de espesor. El precio no incluye la base de apoyo.
Código |  | Unidad | Descripción | Rendimiento | Precio unitario | Importe
1 |  |  | Materiales
mt08cem011a |  | kg | Cemento Portland CEM II/B-L 32,5 R, color gris, en sacos. | 1 | 2.69 | 2.69
mt18btx010bcca |  | m² | Piezas de terrazo para exterior, acabado superficial de la cara vista: bajorrelieve sin pulir, clase resistente a flexión T, clase resistente según la carga de rotura 4, clase de desgaste por abrasión B, formato nominal 40x40 cm, color gris, con resistencia al deslizamiento/resbalamiento (índice USRV) > 45. | 1.05 | 300.46 | 315.48
mt01arp020a |  | kg | Arena natural, fina y seca, de 2 mm de tamaño máximo, exenta de sales perjudiciales, presentada en sacos. | 1 | 10.25 | 10.25
|  |  |  | Subtotal materiales: |  | 328.42
2 |  |  | Mano de obra
mo087 |  | h | Ayudante de albañil de obra civil. | 0.301 | 86.35 | 25.99
mo023 |  | h | Colocador de pisos. | 0.301 | 115.52 | 34.77
mo061 |  | h | Ayudante de colocador de pisos. | 0.301 | 86.35 | 25.99
|  |  |  | Subtotal mano de obra: |  | 86.75
3 |  |  | Herramienta menor
|  | % | Herramienta menor | 2 | 415.17 | 8.3
Coste de mantenimiento decenal: L 38,11 en los primeros 10 años. |  |  |  | Costos directos (1+2+3): |  | 423.47