## Hoja 1
EMF050 |  |  | m² | Losa de viguetas de madera, entrevigado con bovedilla cerámica.
Losa tradicional con un intereje de 60 cm, de viguetas de madera aserrada de pino silvestre (Pinus sylvestris), de 10x20 a 15x25 cm de sección y hasta 6 m de longitud, clase resistente C18, protección de la madera con clase de penetración NP2, trabajada en taller, entrevigado con bovedilla cerámica curva, 60x30x12 cm; acero Grado 60 (fy=4200 kg/cm²), cuantía 1,1 kg/m², y malla soldada tipo 6x6 10/10 de acero Grado 70, en capa de compresión de 4 cm de espesor de concreto liviano HLE-25/B/10/IIa, densidad entre 1200 y 1500 kg/m³, (cantidad mínima de cemento 275 kg/m³), premezclado.
Descompuesto | Ud | Descomposición |  |  | Rend. | Precio unitario | Precio partida
mt50spa052b | m | Tablón de madera de pino, de 20x7,2 cm. |  |  | 0.04 | 197.44 | 7.9
mt50spa101 | kg | Clavos de acero. |  |  | 0.045 | 27.84 | 1.25
mt50spa081a | Ud | Puntal metálico telescópico, de hasta 3 m de altura. |  |  | 0.013 | 286.31 | 3.72
mt07bce020a | Ud | Bovedilla cerámica curva, 60x30x12 cm, incluso parte proporcional de piezas especiales. |  |  | 4.8 | 41.26 | 198.05
mt07mee018ha | m³ | Madera aserrada de pino silvestre (Pinus sylvestris) con acabado cepillado, para vigueta de 10x20 a 15x25 cm de sección y hasta 6 m de longitud, para aplicaciones estructurales, clase resistente C18 y protección frente a agentes bióticos que se corresponde con la clase de penetración NP2 (3 mm en las caras laterales de la albura), trabajada en taller. |  |  | 0.063 | 9004.99 | 567.31
mt07aco020o | Ud | Separador homologado para malla soldada. |  |  | 2 | 1.68 | 3.36
mt07aco110g | kg | Acero en varillas corrugadas, Grado 60 (fy=4200 kg/cm²), diámetros varios, según ASTM A 615. |  |  | 1.1 | 19.91 | 21.9
mt07ame120aa | m² | Malla soldada tipo 6x6 10/10 de acero Grado 70, con varillas lisas espaciadas 15,24x15,24 cm de 3,43 mm de diámetro, según ASTM A 185 y ASTM A 497. |  |  | 1.1 | 18.32 | 20.15
mt10hes050gbg | m³ | Concreto ligero estructural HLE-25/B/10/IIa, de entre 1200 y 1500 kg/m³ de densidad, cantidad mínima de cemento 275 kg/m³, premezclado. |  |  | 0.142 | 3228.62 | 458.46
mo048 | h | Carpintero de estructura de madera. |  |  | 0.517 | 52.21 | 26.99
mo095 | h | Ayudante de carpintero de estructura de madera. |  |  | 0.517 | 38.46 | 19.88
mo042 | h | Armador. |  |  | 1.292 | 52.21 | 67.46
mo089 | h | Ayudante de armador. |  |  | 1.292 | 38.46 | 49.69
mo113 | h | Peón de albañilería. |  |  | 0.197 | 35.22 | 6.94
mo112 | h | Peón especializado de albañilería. |  |  | 0.197 | 35.95 | 7.08
| % | Medios auxiliares |  |  | 2 | 1460.14 | 29.2
| % | Costes indirectos |  |  | 3 | 1489.34 | 44.68
Coste de mantenimiento decenal: L 230,10 en los primeros 10 años. | [5 empty] | Total: | 1534.02