## Hoja 1
FFZ015 | m² | Hoja exterior de fachada de dos hojas, de mampostería de ladrillo cerámico para revestir, con cámara de aire ligeramente ventilada.
Hoja exterior de fachada de dos hojas, de 11 cm de espesor, de mampostería de ladrillo cerámico hueco triple, para revestir, 33x16x11 cm, con juntas horizontales y verticales de 10 mm de espesor, recibida con mortero de cemento confeccionado en obra, con 250 kg/m³ de cemento, color gris, dosificación 1:6, suministrado en sacos. Dintel de mampostería reforzada de ladrillos cortados para revestir; montaje y desmontaje de apeo. Revestimiento de los frentes de la losa con piezas cerámicas y de los frentes de columnas con ladrillos cortados, colocados con el mismo mortero utilizado en el recibido de la mampostería; con cámara de aire ligeramente ventilada, mediante la realización de aberturas de ventilación, con un área efectiva de 10 cm² por cada m de fachada (orificios, rejillas o llagas desprovistas de mortero) para ventilación de la cámara. El precio no incluye el drenaje ni las rejillas de ventilación.
Código |  |  | Unidad | Descripción | Rendimiento | Precio unitario | Importe
1 |  |  |  | Materiales
mt04lvc010i |  |  | Ud | Ladrillo cerámico hueco triple, para revestir, 33x16x11 cm, densidad 810 kg/m³. | 18 | 17.37 | 312.66
mt08aaa010a |  |  | m³ | Agua. | 0.01 | 38.17 | 0.38
mt01arg005a |  |  | t | Arena de cantera, para mortero mezclado en obra. | 0.016 | 514.67 | 8.23
mt08cem000i |  |  | kg | Cemento gris en sacos. | 3.025 | 4.15 | 12.55
mt07aco110g |  |  | kg | Acero en varillas corrugadas, Grado 60 (fy=4200 kg/cm²), de varios diámetros, según ASTM A 615. | 0.4 | 23.59 | 9.44
mt01arg000i |  |  | m³ | Arena cribada. | 0.001 | 345.69 | 0.35
mt01arg001ie |  |  | m³ | Agregado grueso homogeneizado, de tamaño máximo 12,5 mm. | 0.001 | 317.34 | 0.32
mt18bdb010a800 |  |  | m² | Baldosín catalán, acabado mate o natural, L 8,00/m². | 0.135 | 211.41 | 28.54
mt50spa050m |  |  | m³ | Tablón de madera de pino, dimensiones 20x7,2 cm. | 0.001 | 11176.9 | 11.18
mt50spa081a |  |  | Ud | Puntal metálico telescópico, de hasta 3 m de altura. | 0.003 | 489.95 | 1.47
mt50spa101 |  |  | kg | Clavos de acero. | 0.011 | 47.64 | 0.52
[5 empty] | Subtotal materiales: |  | 385.64
2 |  |  |  | Equipo y maquinaria
mq06hor010 |  |  | h | Mezcladora de concreto eléctrica con una capacidad de amasado de 160 l. | 0.008 | 76.31 | 0.61
[5 empty] | Subtotal equipo y maquinaria: |  | 0.61
3 |  |  |  | Mano de obra
mo021 |  |  | h | Albañil especializado en trabajos de mampostería. | 0.563 | 114.04 | 64.2
mo114 |  |  | h | Peón de albañilería especializado en trabajos de mampostería. | 0.448 | 82.13 | 36.79
[5 empty] | Subtotal mano de obra: |  | 100.99
4 |  |  |  | Herramienta menor
|  |  | % | Herramienta menor | 3 | 487.24 | 14.62
Coste de mantenimiento decenal: L 25,09 en los primeros 10 años. |  |  |  |  | Costos directos (1+2+3+4): |  | 501.86