## Hoja 1
NAK020 | m² | Aislamiento térmico vertical de soleras en contacto con el terreno, con poliestireno extruido.
Aislamiento térmico vertical de soleras en contacto con el terreno, formado por panel rígido de poliestireno extruido, de superficie lisa y mecanizado lateral a media madera, de 40 mm de espesor, resistencia a compresión >= 300 kPa, resistencia térmica 1,2 m²K/W, conductividad térmica 0,033 W/(mK), colocado a tope en el perímetro de la solera, simplemente apoyado, cubierto con film de polietileno de 0,2 mm de espesor, preparado para recibir una solera de concreto. Incluso cinta autoadhesiva para sellado de juntas.
Código |  | Unidad | Descripción | Rendimiento | Precio unitario | Importe
1 |  |  | Materiales
mt16pxa010aaq |  | m² | Panel rígido de poliestireno extruido, de superficie lisa y mecanizado lateral a media madera, de 40 mm de espesor, resistencia a compresión >= 300 kPa, resistencia térmica 1,2 m²K/W, conductividad térmica 0,033 W/(mK), Euroclase E de reacción al fuego, con código de designación XPS-EN 13164-T1-CS(10/Y)300-DS(70,90)-DLT(2)5-CC(2/1,5/50)125-WL(T)0,7-WD(V)3-FTCD1. | 1.1 | 283.04 | 311.34
mt16png010d |  | m² | Film de polietileno de 0,2 mm de espesor y 184 g/m² de masa superficial. | 1.1 | 14.78 | 16.26
mt16aaa030 |  | m | Cinta autoadhesiva para sellado de juntas. | 0.4 | 10.81 | 4.32
|  |  |  | Subtotal materiales: |  | 331.92
2 |  |  | Mano de obra
mo054 |  | h | Montador de aislamientos. | 0.204 | 117.18 | 23.9
mo101 |  | h | Ayudante de montador de aislamientos. | 0.204 | 85.25 | 17.39
|  |  |  | Subtotal mano de obra: |  | 41.29
3 |  |  | Herramienta menor
|  | % | Herramienta menor | 2 | 373.21 | 7.46
|  |  |  | Costos directos (1+2+3): |  | 380.67