## Hoja 1
NAL010 | m² |  | Aislamiento termoacústico de suelos flotantes, con lanas minerales.
Aislamiento termoacústico de suelos flotantes, formado por panel rígido de lana mineral, no revestido, de 40 mm de espesor, resistencia térmica 1,1 m²K/W, conductividad térmica 0,035 W/(mK), cubierto con film de polietileno de 0,2 mm de espesor y desolidarización perimetral realizada con el mismo material aislante. Colocación en obra: a tope, simplemente apoyado, preparado para recibir un contrapiso de mortero u concreto. Incluso cinta autoadhesiva para sellado de juntas.
Código |  | Unidad |  | Descripción | Rendimiento | Precio unitario | Importe
1 |  |  |  | Materiales
mt16lra010b |  | m² |  | Panel rígido de lana mineral, no revestido, de 40 mm de espesor, resistencia térmica 1,1 m²K/W, conductividad térmica 0,035 W/(mK), Euroclase A1 de reacción al fuego, capacidad de absorción de agua a corto plazo <=1 kg/m² y factor de resistencia a la difusión del vapor de agua 1. | 1.1 | 489.73 | 538.7
mt16png010d |  | m² |  | Film de polietileno de 0,2 mm de espesor y 184 g/m² de masa superficial. | 1.1 | 14.78 | 16.26
mt16aaa030 |  | m |  | Cinta autoadhesiva para sellado de juntas. | 0.25 | 10.81 | 2.7
[5 empty] | Subtotal materiales: |  | 557.66
2 |  |  |  | Mano de obra
mo054 |  | h |  | Montador de aislamientos. | 0.096 | 117.18 | 11.25
mo101 |  | h |  | Ayudante de montador de aislamientos. | 0.096 | 85.25 | 8.18
[5 empty] | Subtotal mano de obra: |  | 19.43
3 |  |  |  | Herramienta menor
|  | % |  | Herramienta menor | 2 | 577.09 | 11.54
Coste de mantenimiento decenal: L 64,16 en los primeros 10 años. |  |  |  |  | Costos directos (1+2+3): |  | 588.63