## Hoja 1
CPZ005 | m |  | Murete guía para pilote-pantalla (barrette).
Doble murete guía, para pilote-pantalla (barrette), de concreto reforzado de sección 70x25 cm; realizado con concreto f'c=210 kg/cm² (3000 psi), clase de exposición F0 S0 P0 C0, tamaño máximo del agregado 12,5 mm, consistencia blanda, mezclado en obra, y fundido con medios manuales, y acero Grado 60 (fy=4200 kg/cm²), con una cuantía aproximada de 25 kg/m; montaje y remoción del sistema de encofrado removible metálico a dos caras. Incluso alambre de atar, separadores y líquido desencofrante MasterFinish RL 294 "MBCC de Sika", para evitar la adherencia del concreto al encofrado. El precio incluye el corte, doblado, conformado de la armadura en taller de obra y el montaje en el lugar definitivo de su colocación en obra, la demolición del murete guía con retroexcavadora con martillo rompedor y la carga mecánica de escombros sobre camión o contenedor.
Código |  | Unidad |  | Descripción | Rendimiento | Precio unitario | Importe
1 |  |  |  | Materiales
mt08eme040 |  | m² |  | Paneles metálicos de varias dimensiones, para encofrar elementos de concreto. | 0.007 | 1326.28 | 9.28
mt50spa052b |  | m |  | Tablón de madera de pino, de 20x7,2 cm. | 0.028 | 161.24 | 4.51
mt50spa081a |  | Ud |  | Puntal metálico telescópico, de hasta 3 m de altura. | 0.018 | 491.05 | 8.84
mt08eme051a |  | m |  | Fleje de acero galvanizado, para encofrado metálico. | 0.14 | 7.4 | 1.04
mt08var050 |  | kg |  | Alambre galvanizado para atar, de 1,30 mm de diámetro. | 0.37 | 38.26 | 14.16
mt08var060 |  | kg |  | Puntas de acero de 20x100 mm. | 0.14 | 223.17 | 31.24
mt08dba010g |  | l |  | Agente desmoldeante, a base de aceites especiales, emulsionable en agua MasterFinish RL 294 "MBCC de Sika", para encofrados metálicos, fenólicos o de madera. | 0.042 | 47.44 | 1.99
mt07aco020a |  | Ud |  | Separador homologado para cimentaciones. | 3 | 3.88 | 11.64
mt07aco110g |  | kg |  | Acero en varillas corrugadas, Grado 60 (fy=4200 kg/cm²), de varios diámetros, según ASTM A 615. | 26.25 | 23.63 | 620.29
mt08aaa010a |  | m³ |  | Agua. | 0.083 | 38.26 | 3.18
mt01arg000i |  | m³ |  | Arena cribada. | 0.213 | 346.29 | 73.76
mt01arg001ie |  | m³ |  | Agregado grueso homogeneizado, de tamaño máximo 12,5 mm. | 0.32 | 317.9 | 101.73
mt08cem000i |  | kg |  | Cemento gris en sacos. | 137.984 | 4.16 | 574.01
[5 empty] | Subtotal materiales: |  | 1455.67
2 |  |  |  | Equipo y maquinaria
mq01exn020a |  | h |  | Retroexcavadora hidráulica sobre neumáticos, de 105 kW. | 0.295 | 1151.34 | 339.65
mq01ret010 |  | h |  | Miniretrocargadora sobre neumáticos de 15 kW. | 0.137 | 1017.2 | 139.36
mq06hor010 |  | h |  | Mezcladora de concreto eléctrica con una capacidad de amasado de 160 l. | 0.295 | 76.52 | 22.57
[5 empty] | Subtotal equipo y maquinaria: |  | 501.58
3 |  |  |  | Mano de obra
mo044 |  | h |  | Armador de encofrados. | 0.634 | 120.22 | 76.22
mo091 |  | h |  | Ayudante de armador de encofrados. | 0.845 | 89.8 | 75.88
mo043 |  | h |  | Armador de hierro. | 0.302 | 120.22 | 36.31
mo090 |  | h |  | Ayudante de armador de hierro. | 0.34 | 89.8 | 30.53
mo045 |  | h |  | Armador, en trabajos de colocación del concreto. | 0.041 | 120.22 | 4.93
mo092 |  | h |  | Ayudante de armador, en trabajos de colocación del concreto. | 0.163 | 89.8 | 14.64
mo113 |  | h |  | Peón de albañilería. | 0.959 | 83.2 | 79.79
mo112 |  | h |  | Peón especializado de albañilería. | 0.639 | 84.56 | 54.03
[5 empty] | Subtotal mano de obra: |  | 372.33
4 |  |  |  | Herramienta menor
|  | % |  | Herramienta menor | 2 | 2329.58 | 46.59
[5 empty] | Costos directos (1+2+3+4): |  | 2376.17