## Hoja 1
NVD010 | m² |  | Aislamiento térmico bajo losa, con paneles de aglomerado de corcho expandido.
Aislamiento térmico bajo losa, formado por panel de aglomerado de corcho expandido, de 20 mm de espesor, de 1000x500 mm, color negro, de entre 105 y 125 kg/m³ de densidad, resistencia térmica 0,5 m²K/W, conductividad térmica 0,04 W/(mK), factor de resistencia a la difusión del vapor de agua entre 7 y 14, Euroclase E de reacción al fuego, resistencia a compresión >= 100 kPa, colocado a tope sobre el encofrado de la estructura antes de hormigonar.
Código |  | Unidad |  | Descripción | Rendimiento | Precio unitario | Importe
1 |  |  |  | Materiales
mt16acs010ka |  | m² |  | Panel de aglomerado de corcho expandido, de 20 mm de espesor, de 1000x500 mm, color negro, de entre 105 y 125 kg/m³ de densidad, resistencia térmica 0,5 m²K/W, conductividad térmica 0,04 W/(mK), factor de resistencia a la difusión del vapor de agua entre 7 y 14, Euroclase E de reacción al fuego, resistencia a compresión >= 100 kPa. | 1.05 | 308.49 | 323.91
[5 empty] | Subtotal materiales: |  | 323.91
2 |  |  |  | Mano de obra
mo101 |  | h |  | Ayudante de montador de aislamientos. | 0.055 | 85.25 | 4.69
[5 empty] | Subtotal mano de obra: |  | 4.69
3 |  |  |  | Herramienta menor
|  | % |  | Herramienta menor | 2 | 328.6 | 6.57
Coste de mantenimiento decenal: L 6,70 en los primeros 10 años. |  |  |  |  | Costos directos (1+2+3): |  | 335.17