## Hoja 1
EHO050 | m² |  | Protección catódica del concreto reforzado frente a la corrosión.
Mortero de cemento con arena de sílice y aditivos especiales, proyectado en 2 capas, hasta alcanzar 10 mm de espesor total, como revestimiento del ánodo de malla de titanio, para la protección catódica por corriente impresa de estructuras de concreto reforzado, frente a la corrosión, con cables de alimentación eléctrica conectados cada 1,5 m.
Código |  | Unidad |  | Descripción | Rendimiento | Precio unitario | Importe
1 |  |  |  | Materiales
mt09reh210 |  | kg |  | Mortero de cemento con arena de sílice de granulometría compensada y aditivos especiales, para proyectar sobre ánodos de malla en la protección catódica de estructuras de concreto reforzado. | 20 | 51.67 | 1033.4
mt09reh211 |  | m² |  | Ánodo de malla de titanio con una pureza del 99%, incluso soportes de plástico y cables de alimentación eléctrica conectados cada 1,5 m. | 1 | 917.15 | 917.15
[5 empty] | Subtotal materiales: |  | 1950.55
2 |  |  |  | Mano de obra
mo020 |  | h |  | Albañil. | 0.743 | 115.52 | 85.83
mo112 |  | h |  | Peón especializado de albañilería. | 1.08 | 84.56 | 91.32
[5 empty] | Subtotal mano de obra: |  | 177.15
3 |  |  |  | Herramienta menor
|  | % |  | Herramienta menor | 2 | 2127.7 | 42.55
Coste de mantenimiento decenal: L 173,62 en los primeros 10 años. |  |  |  |  | Costos directos (1+2+3): |  | 2170.25