## Hoja 1
FSM016 | m² | Zócalo para sistema ETICS de aislamiento térmico por el exterior de fachadas.
Zócalo para sistema ETICS, con los paneles aislantes enterrados, compuesto por: capa de impermeabilización de mortero flexible bicomponente, color gris, aplicado en dos capas; panel rígido de poliestireno extruido, de superficie rugosa y estructura celular cerrada, de color blanco, de 60 mm de espesor, fijado al soporte con mortero, aplicado manualmente y fijaciones mecánicas con taco de expansión de polipropileno; capa de regularización de mortero, aplicado manualmente, armado con malla de fibra de vidrio, antiálcalis, de 5x4 mm de luz de malla, de 0,6 mm de espesor y de 160 g/m² de masa superficial; capa de acabado de mortero acrílico, color blanco, sobre imprimación acrílica; capa drenante con lámina drenante de estructura nodular de polietileno de alta densidad (PEAD/HDPE), con nódulos de 7,5 mm de altura, resistencia a la compresión 150 kN/m² según ISO 604, capacidad de drenaje 5 l/(s·m) y masa nominal 0,5 kg/m², colocada sobre el aislamiento. Incluso perfil de remate de acero inoxidable, para fijación de lámina drenante nodular y enrase de la capa de acabado. El precio incluye la ejecución de remates en los encuentros con paramentos y revestimientos u otros elementos recibidos en su superficie.
Código |  | Unidad | Descripción | Rendimiento | Precio unitario | Importe
1 |  |  | Materiales
mt15igp010h |  | kg | Mortero flexible bicomponente, color gris, compuesto por ligantes hidráulicos y resinas sintéticas, resistencia a presión hidrostática positiva y negativa de 15 bar. | 3 | 142.27 | 426.81
mt28mop030fa |  | kg | Mortero absorción de agua por capilaridad menor de 0,2 kg/m² min½, compuesto de cemento blanco, cal aérea, agregados ligeros, agregados calizos seleccionados, fibras naturales, aditivos y resinas en polvo, impermeable al agua de lluvia, permeable al vapor de agua y con resistencia al envejecimiento, para aplicar con plana, para adherir los paneles aislantes y como capa base, previo amasado con agua. | 10.4 | 24.3 | 252.72
mt16pxg010d |  | m² | Panel rígido de poliestireno extruido, de superficie rugosa y estructura celular cerrada, de color blanco, de 60 mm de espesor, resistencia térmica 1,76 m²K/W, conductividad térmica 0,034 W/(mK), Euroclase E de reacción al fuego. | 1.05 | 719.04 | 754.99
mt16pep100c |  | Ud | Taco de expansión de polipropileno, de 120 mm de longitud, para fijación de placas aislantes. | 6 | 7.85 | 47.1
mt28mop050a |  | m² | Malla de fibra de vidrio, antiálcalis, de 5x4 mm de luz de malla, de 0,6 mm de espesor, de 160 g/m² de masa superficial y de 1,1x50 m, para armar morteros. | 1.1 | 46.71 | 51.38
mt28mop320a |  | kg | Imprimación acrílica, compuesta por resinas acrílicas, pigmentos minerales y aditivos orgánicos e inorgánicos, impermeable al agua de lluvia y permeable al vapor de agua, para aplicar con brocha, rodillo o pistola. | 0.073 | 104.61 | 7.64
mt28mop310ma |  | kg | Mortero acrílico, color blanco, compuesto por resinas acrílicas, pigmentos minerales y aditivos orgánicos e inorgánicos, antimoho y antiverdín, permeable al vapor de agua y con resistencia al envejecimiento, a la contaminación urbana y a los rayos UV, para revestimiento de paramentos exteriores. | 0.833 | 87.28 | 72.7
mt14baa030a |  | m | Perfil de remate de acero inoxidable, para fijación de lámina drenante nodular y enrase de la capa de acabado. | 0.17 | 70.63 | 12.01
mt14gdo010a |  | m² | Lámina drenante de estructura nodular de polietileno de alta densidad (PEAD/HDPE), con nódulos de 7,5 mm de altura, resistencia a la compresión 150 kN/m² según ISO 604, capacidad de drenaje 5 l/(s·m) y masa nominal 0,5 kg/m². | 0.2 | 75.16 | 15.03
|  |  |  | Subtotal materiales: |  | 1640.38
2 |  |  | Mano de obra
mo054 |  | h | Montador de aislamientos. | 0.12 | 117.18 | 14.06
mo101 |  | h | Ayudante de montador de aislamientos. | 0.12 | 85.25 | 10.23
mo039 |  | h | Revocador. | 0.718 | 114.04 | 81.88
mo079 |  | h | Ayudante de revocador. | 0.718 | 85.25 | 61.21
mo032 |  | h | Aplicador de productos impermeabilizantes. | 0.12 | 114.04 | 13.68
mo070 |  | h | Ayudante de aplicador de productos impermeabilizantes. | 0.12 | 85.25 | 10.23
|  |  |  | Subtotal mano de obra: |  | 191.29
3 |  |  | Herramienta menor
|  | % | Herramienta menor | 2 | 1831.67 | 36.63
Coste de mantenimiento decenal: L 93,42 en los primeros 10 años. |  |  |  | Costos directos (1+2+3): |  | 1868.3