## Hoja 1
NGU010 | m² | Capa separadora en cubierta plana: geotextil no tejido.
Capa separadora en cubierta plana: geotextil no tejido compuesto por fibras de poliéster unidas por agujeteado, con una resistencia a la tracción longitudinal de 1,52 kN/m, una resistencia a la tracción transversal de 1,88 kN/m, una apertura de cono a la prueba de perforación dinámica según ISO 13433 inferior a 42 mm, resistencia CBR a punzonamiento 0,335 kN y una masa superficial de 150 g/m². Colocación en obra: con traslapes, directamente bajo el aislamiento térmico.
Código |  | Unidad | Descripción | Rendimiento | Precio unitario | Importe
1 |  |  | Materiales
mt14gso020bca |  | m² | Geotextil no tejido compuesto por fibras de poliéster unidas por agujeteado, con una resistencia a la tracción longitudinal de 1,52 kN/m, una resistencia a la tracción transversal de 1,88 kN/m, una apertura de cono a la prueba de perforación dinámica según ISO 13433 inferior a 42 mm, resistencia CBR a punzonamiento 0,335 kN y una masa superficial de 150 g/m². | 1.1 | 20.97 | 23.07
|  |  |  | Subtotal materiales: |  | 23.07
2 |  |  | Mano de obra
mo029 |  | h | Aplicador de láminas impermeabilizantes. | 0.024 | 114.04 | 2.74
mo067 |  | h | Ayudante de aplicador de láminas impermeabilizantes. | 0.049 | 85.25 | 4.18
|  |  |  | Subtotal mano de obra: |  | 6.92
3 |  |  | Herramienta menor
|  | % | Herramienta menor | 2 | 29.99 | 0.6
Coste de mantenimiento decenal: L 1,53 en los primeros 10 años. |  |  |  | Costos directos (1+2+3): |  | 30.59