## Hoja 1
NRF020 | m² | Aislamiento térmico reflexivo entre los montantes del muro estructural exterior de entramado liviano.
Aislamiento térmico reflexivo entre los montantes del muro estructural exterior de entramado liviano de perfiles de acero galvanizado (light steel framing), formado por muro alveolar, con traslapes autoadhesivos, con barrera de vapor, factor de resistencia a la difusión del vapor de agua 1800, de 50 mm de espesor, con una emisividad de 0,06 en una cara y 0,10 en la otra cara, una resistencia térmica intrínseca (sin cámara de aire) de 1,5 m²K/W y una conductividad térmica de 0,033 W/(mK). Incluso cinta autoadhesiva para sellado de juntas.
Código |  |  | Unidad | Descripción | Rendimiento | Precio unitario | Importe
1 |  |  |  | Materiales
mt16ara010adah |  |  | m² | Muro alveolar, con barrera de vapor, factor de resistencia a la difusión del vapor de agua 1800, compuesto de una lámina de polietileno aluminizado calandrado con tratamiento anticorrosión y una lámina de polietileno aluminizado, unidas mediante una estructura formada por varias capas de espuma de polietileno y láminas de polietileno metalizado en forma de panal de abeja, de 50 mm de espesor, con una emisividad de 0,06 en una cara y 0,10 en la otra cara, una resistencia térmica intrínseca (sin cámara de aire) de 1,5 m²K/W y una conductividad térmica de 0,033 W/(mK), suministrado en paneles de 1,20x2,65 m. | 1 | 280.7 | 280.7
mt16ara100a |  |  | m | Cinta autoadhesiva, de aluminio, con adhesivo acrílico, de 100 mm de anchura, para la estanqueidad al aire y al vapor de agua de las juntas en aislamientos reflexivos. | 0.1 | 16.49 | 1.65
[5 empty] | Subtotal materiales: |  | 282.35
2 |  |  |  | Mano de obra
mo054 |  |  | h | Montador de aislamientos. | 0.048 | 117.18 | 5.62
mo101 |  |  | h | Ayudante de montador de aislamientos. | 0.024 | 85.25 | 2.05
[5 empty] | Subtotal mano de obra: |  | 7.67
3 |  |  |  | Herramienta menor
|  |  | % | Herramienta menor | 2 | 290.02 | 5.8
Coste de mantenimiento decenal: L 5,92 en los primeros 10 años. |  |  |  |  | Costos directos (1+2+3): |  | 295.82