## Hoja 1
NRQ010 | m² | Aislamiento térmico reflexivo por el exterior de cubiertas inclinadas.
Aislamiento térmico reflexivo por el exterior de cubiertas inclinadas, formado por complejo multicapa, compuesto de dos láminas de poliéster metalizado con armadura, dos capas de guata de poliéster de 60 g/m², dos láminas de poliéster metalizado de 20 micras y una capa de espuma de polietileno de 0,8 mm de espesor, de 12 mm de espesor total, con una resistencia térmica de 0,36 m²K/W y una conductividad térmica de 0,033 W/(mK), colocado con traslape y fijado con grapas, de acero galvanizado, de 10 mm de altura sobre rastreles de madera a la superficie soporte de madera, formando una cámara de aire de 20 mm de espesor mínimo; preparado para la posterior formación de una segunda cámara de aire. Incluso cinta autoadhesiva para sellado de juntas. El precio no incluye el enrastrelado.
Código |  | Unidad | Descripción | Rendimiento | Precio unitario | Importe
1 |  |  | Materiales
mt16arw010eal |  | m² | Complejo multicapa compuesto de dos láminas de poliéster metalizado con armadura, dos capas de guata de poliéster de 60 g/m², dos láminas de poliéster metalizado de 20 micras y una capa de espuma de polietileno de 0,8 mm de espesor, de 12 mm de espesor total, con una resistencia térmica de 0,36 m²K/W y una conductividad térmica de 0,033 W/(mK), suministrado en rollos de 1,50x10 m. | 1.1 | 145.44 | 159.98
mt16arw100a |  | m | Cinta autoadhesiva de aluminio, con adhesivo acrílico, de 0,03 mm de espesor y 50 mm de anchura, para sellado de juntas. | 0.45 | 12.15 | 5.47
|  |  |  | Subtotal materiales: |  | 165.45
2 |  |  | Mano de obra
mo054 |  | h | Montador de aislamientos. | 0.145 | 73.85 | 10.71
mo101 |  | h | Ayudante de montador de aislamientos. | 0.145 | 53.32 | 7.73
|  |  |  | Subtotal mano de obra: |  | 18.44
3 |  |  | Herramienta menor
|  | % | Herramienta menor | 2 | 183.89 | 3.68
Coste de mantenimiento decenal: L 20,18 en los primeros 10 años. |  |  |  | Costos directos (1+2+3): |  | 187.57