## Hoja 1
RKG010 | m² |  | Revestimiento térmico y acústico con mortero liviano de cal y granulados de corcho, sobre paramento interior.
Revestimiento térmico y acústico con mortero liviano, resistencia a compresión de 1,5 a 5 N/mm², color gris, compuesto por cal hidráulica natural, con resistencia a compresión de 3,5 a 10 N/mm², granulados de corcho de granulometría comprendida entre 0 y 3 mm, humo de sílice, perlita y piedra pómez, armado y reforzado con malla de fibra de vidrio, aplicado en capas sucesivas, de 20 mm de espesor total, a buena vista, aplicado manualmente, sobre paramento interior de mampostería cerámica, vertical, de hasta 3 m de altura. Incluso guardavivos de aluminio para la formación de aristas. El precio incluye la protección de los elementos del entorno que puedan verse afectados durante los trabajos y la resolución de puntos singulares.
Código |  | Unidad |  | Descripción | Rendimiento | Precio unitario | Importe
1 |  |  |  | Materiales
mt28mds010a |  | kg |  | Mortero liviano, resistencia a compresión de 1,5 a 5 N/mm², para uso en interiores o en exteriores, color gris, compuesto por cal hidráulica natural, con resistencia a compresión de 3,5 a 10 N/mm², granulados de corcho de granulometría comprendida entre 0 y 3 mm, humo de sílice, perlita y piedra pómez; conductividad térmica 0,037 W/(mK), Euroclase A1 de reacción al fuego, densidad 250 kg/m³. | 5.2 | 126.68 | 658.74
mt08aaa010a |  | m³ |  | Agua. | 0.001 | 38.26 | 0.04
mt28mds001a |  | m² |  | Malla de fibra de vidrio, de 10x20 mm de luz de malla, de 140 g/m² de masa superficial, 0,68 mm de espesor y de 1x50 m, para armar morteros. | 1.05 | 75.66 | 79.44
mt28mon030 |  | m |  | Junquillo de PVC. | 0.75 | 10.16 | 7.62
mt28vye040a |  | m |  | Guardavivos de aluminio, de 5 mm de espesor y 25 mm de desarrollo, para la protección de aristas. | 0.2 | 59.78 | 11.96
[5 empty] | Subtotal materiales: |  | 757.8
2 |  |  |  | Mano de obra
mo039 |  | h |  | Revocador. | 0.545 | 120.58 | 65.72
mo111 |  | h |  | Peón especializado revocador. | 0.33 | 89.69 | 29.6
[5 empty] | Subtotal mano de obra: |  | 95.32
3 |  |  |  | Herramienta menor
|  | % |  | Herramienta menor | 2 | 853.12 | 17.06
[5 empty] | Costos directos (1+2+3): |  | 870.18