## Hoja 1
EHR015 | m² | Losa nervada con bovedilla removible.
Losa nervada de concreto reforzado con bovedilla removible, horizontal, con 15% de zonas macizas, con altura libre de planta de hasta 3 m, canto total 30 = 25+5 cm, realizado con concreto f'c=210 kg/cm² (3000 psi), clase de exposición F0 S0 P0 C0, tamaño máximo del agregado 12,5 mm, consistencia blanda, mezclado en obra, y fundido con medios manuales, volumen 0,18 m³/m², y acero Grado 60 (fy=4200 kg/cm²) en zona de ábacos, nervaduras y zunchos, cuantía 19 kg/m²; nervaduras de concreto "in situ" de 12 cm de espesor, intereje 70 cm; bovedilla removible de PVC, 64x70x25 cm; capa de compresión de 5 cm de espesor, con armadura de reparto formada por malla soldada tipo 6x6 10/10 de acero Grado 70, con varillas espaciadas 15,24x15,24 cm de Ø 3,43 mm; montaje y desmontaje de sistema de encofrado continuo, con acabado visto con textura lisa, formado por: superficie encofrante de tableros de madera tratada, reforzados con varillas y perfiles, amortizables en 20 usos; estructura soporte horizontal de sopandas metálicas y accesorios de montaje, amortizables en 150 usos y estructura soporte vertical de puntales metálicos, amortizables en 150 usos, en zonas macizas y montaje y desmontaje de sistema de encofrado continuo, formado por: superficie encofrante de bovedillas removibles; estructura soporte horizontal de portasopandas y guías metálicas y accesorios de montaje, amortizables en 150 usos y estructura soporte vertical de puntales metálicos, amortizables en 150 usos, en zonas aligeradas. Incluso alambre de atar, separadores, líquido desencofrante, para evitar la adherencia del concreto al encofrado y agente filmógeno, para el curado de concretos y morteros. El precio incluye el corte, doblado y conformado de la armadura en taller de obra y el montaje en el lugar definitivo de su colocación en obra, pero no incluye las columnas.
Código |  | Unidad | Descripción | Rendimiento | Precio unitario | Importe
1 |  |  | Materiales
mt08eft035a |  | m² | Tablero de madera tratada, de 30 mm de espesor, reforzado con varillas y perfiles, para encofrado de losa nervada con bovedilla removible, para dejar un acabado visto del concreto. | 0.008 | 1578.79 | 12.63
mt08eva030 |  | m² | Estructura soporte para encofrado removible, compuesta de: sopandas metálicas y accesorios de montaje. | 0.001 | 2601.55 | 2.6
mt08eva035 |  | m² | Estructura soporte para encofrado de bovedillas removibles, compuesta de: portasopandas y guías metálicas y accesorios de montaje. | 0.006 | 2907.62 | 17.45
mt50spa081a |  | Ud | Puntal metálico telescópico, de hasta 3 m de altura. | 0.027 | 491.05 | 13.26
mt08cim030b |  | m³ | Madera de pino. | 0.001 | 9067.18 | 9.07
mt08var060 |  | kg | Puntas de acero de 20x100 mm. | 0.006 | 223.17 | 1.34
mt08dba010a |  | l | Agente desmoldeante biodegradable en fase acuosa, para concretos con acabado visto. | 0.002 | 117.02 | 0.23
mt07cre010b |  | Ud | Bovedilla removible de PVC, 64x70x25 cm. Incluso piezas especiales. | 0.035 | 1565.99 | 54.81
mt07aco020g |  | Ud | Separador homologado para losas nervadas. | 1.2 | 1.62 | 1.94
mt07aco110g |  | kg | Acero en varillas corrugadas, Grado 60 (fy=4200 kg/cm²), de varios diámetros, según ASTM A 615. | 19.95 | 23.63 | 471.42
mt08var050 |  | kg | Alambre galvanizado para atar, de 1,30 mm de diámetro. | 0.19 | 38.26 | 7.27
mt07ame120aa |  | m² | Malla soldada tipo 6x6 10/10 de acero Grado 70, con varillas lisas espaciadas 15,24x15,24 cm de 3,43 mm de diámetro, según ASTM A 185 y ASTM A 497. | 1.1 | 21.74 | 23.91
mt08aaa010a |  | m³ | Agua. | 0.041 | 38.26 | 1.57
mt01arg000i |  | m³ | Arena cribada. | 0.105 | 346.29 | 36.36
mt01arg001ie |  | m³ | Agregado grueso homogeneizado, de tamaño máximo 12,5 mm. | 0.157 | 317.9 | 49.91
mt08cem000i |  | kg | Cemento gris en sacos. | 67.738 | 4.16 | 281.79
mt08cur010a |  | l | Agente filmógeno, para el curado de concretos y morteros, con acabado visto. | 0.15 | 82.39 | 12.36
|  |  |  | Subtotal materiales: |  | 997.92
2 |  |  | Equipo y maquinaria
mq06hor010 |  | h | Mezcladora de concreto eléctrica con una capacidad de amasado de 160 l. | 0.131 | 76.52 | 10.02
|  |  |  | Subtotal equipo y maquinaria: |  | 10.02
3 |  |  | Mano de obra
mo044 |  | h | Armador de encofrados. | 0.709 | 125.49 | 88.97
mo091 |  | h | Ayudante de armador de encofrados. | 0.709 | 93.75 | 66.47
mo043 |  | h | Armador de hierro. | 0.308 | 125.49 | 38.65
mo090 |  | h | Ayudante de armador de hierro. | 0.333 | 93.75 | 31.22
mo113 |  | h | Peón de albañilería. | 0.255 | 86.84 | 22.14
mo112 |  | h | Peón especializado de albañilería. | 0.267 | 88.28 | 23.57
mo045 |  | h | Armador, en trabajos de colocación del concreto. | 0.055 | 125.49 | 6.9
mo092 |  | h | Ayudante de armador, en trabajos de colocación del concreto. | 0.221 | 93.75 | 20.72
|  |  |  | Subtotal mano de obra: |  | 298.64
4 |  |  | Herramienta menor
|  | % | Herramienta menor | 2 | 1306.58 | 26.13
Coste de mantenimiento decenal: L 66,64 en los primeros 10 años. |  |  |  | Costos directos (1+2+3+4): |  | 1332.71